## 室温胶实验
序号 | 实验日期 | 批号 | 型号 | 产品判级 | 生产原料 | 实验现象 | 实验胶条外观 | 胶片透光率（2mm） | 蝴蝶实验 | 力学性能 | 备注 | 应用结论
1 | 2017-01-01 | 16123012 | HF-150 | 合格 | 一甲含氢60%、四氯化硅40% | 无异常现象 | 无白点，触变性好，胶条表面光滑 |  | 无白点、分散好 | 待测 |  | 合格
2 | 2017-01-01 | 16123111 | HF-150 | 合格 | 一甲含氢60%、四氯化硅40% | 无异常现象 | 无白点，触变性好，胶条表面光滑 |  | 无白点、分散好 | 待测 |  | 合格
3 | 2017-01-01 | 16123112 | HF-150 | 合格 | 一甲含氢60%、四氯化硅40% | 无异常现象 | 无白点，触变性好，胶条表面光滑 |  | 无白点、分散好 | 待测 |  | 合格
4 | 2017-01-02 | 17010111 | HF-150 | 合格 | 一甲含氢60%、四氯化硅40% | 无异常现象 | 无白点，触变性好，胶条表面光滑 |  | 无白点、分散好 | 待测 |  | 合格
5 | 2017-01-02 | 17010112 | HF-150 | 合格 | 一甲含氢60%、四氯化硅40% | 无异常现象 | 无白点，触变性好，胶条表面光滑 |  | 无白点、分散好 | 待测 |  | 合格
6 | 2017-01-03 | 17010211 | HF-150 | 合格 | 一甲含氢60%、四氯化硅40% | 无异常现象 | 无白点，触变性好，胶条表面光滑 |  | 无白点、分散好 | 待测 |  | 合格
7 | 2017-01-03 | 17010212 | HF-150 | 合格 | 一甲含氢60%、四氯化硅40% | 无异常现象 | 无白点，触变性好，胶条表面光滑 |  | 无白点、分散好 | 待测 |  | 合格
8 | 2017-01-04 | 17010331 | HF-150 | 合格 | 一甲含氢60%、四氯化硅40% | 无异常现象 | 无白点，触变性好，胶条表面光滑 |  | 无白点、分散好 | 待测 |  | 合格
9 | 2017-01-04 | 17010332 | HF-150 | 合格 | 一甲含氢60%、四氯化硅40% | 无异常现象 | 无白点，触变性好，胶条表面光滑 |  | 无白点、分散好 | 待测 |  | 合格
10 | 2017-01-05 | 17010411 | HF-150 | 合格 | 一甲含氢60%、四氯化硅40% | 无异常现象 | 无白点，触变性好，胶条表面光滑 |  | 无白点、分散好 | 待测 |  | 合格
11 | 2017-01-05 | 17010431 | HF-150 | 不合格 | 一甲含氢60%、四氯化硅40% | 无异常现象 | 无白点，触变性好，胶条表面光滑 |  | 无白点、分散好 | 待测 |  | 合格
12 | 2017-01-05 | 17010412 | HF-150 | 合格 | 一甲含氢60%、四氯化硅40% | 无异常现象 | 无白点，触变性好，胶条表面光滑 |  | 无白点、分散好 | 待测 |  | 合格
13 | 2017-01-05 | 17010432 | HF-150 | 合格 | 一甲含氢60%、四氯化硅40% | 无异常现象 | 无白点，触变性好，胶条表面光滑 |  | 无白点、分散好 | 待测 |  | 合格
14 | 2017-01-06 | 17010511 | HF-150 | 合格 | 一甲含氢60%、四氯化硅40% | 无异常现象 | 无白点，触变性好，胶条表面光滑 |  | 无白点、分散好 | 待测 |  | 合格
15 | 2017-01-06 | 17010531 | HF-150 | 合格 | 一甲含氢60%、四氯化硅40% | 无异常现象 | 无白点，触变性好，胶条表面光滑 |  | 无白点、分散好 | 待测 |  | 合格
16 | 2017-01-06 | 17010512 | HF-150 | 合格 | 一甲含氢60%、四氯化硅40% | 无异常现象 | 无白点，触变性好，胶条表面光滑 |  | 无白点、分散好 | 待测 |  | 合格
17 | 2017-01-07 | 17010611 | HF-150 | 合格 | 一甲含氢60%、四氯化硅40% | 无异常现象 | 无白点，触变性好，胶条表面光滑 |  | 无白点、分散好 | 待测 |  | 合格
18 | 2017-01-07 | 17010631 | HF-150 | 合格 | 一甲含氢60%、四氯化硅40% | 无异常现象 | 无白点，触变性好，胶条表面光滑 |  | 无白点、分散好 | 待测 |  | 合格
19 | 2017-01-07 | 17010612 | HF-150 | 合格 | 一甲含氢60%、四氯化硅40% | 无异常现象 | 无白点，触变性好，胶条表面光滑 |  | 无白点、分散好 | 待测 |  | 合格
20 | 2017-01-07 | 17010632 | HF-150 | 不合格 | 一甲含氢60%、四氯化硅40% | 无异常现象 | 无白点，触变性好，胶条表面光滑 |  | 无白点、分散好 | 待测 |  | 合格
21 | 2017-01-08 | 17010711 | HF-150 | 合格 | 一甲含氢55%、四氯化硅41%、一甲3% | 无异常现象 | 无白点，触变性好，胶条表面光滑 |  | 无白点、分散好 | 待测 |  | 合格
22 | 2017-01-08 | 17010712 | HF-150 | 合格 | 一甲含氢55%、四氯化硅41%、一甲3% | 无异常现象 | 无白点，触变性好，胶条表面光滑 |  | 无白点、分散好 | 待测 |  | 合格
23 | 2017-01-08 | 17010732 | HF-150 | 不合格 | 一甲含氢55%、四氯化硅41%、一甲3% | 无异常现象 | 无白点，触变性好，胶条表面光滑 |  | 无白点、分散好 | 待测 |  | 合格
24 | 2017-01-09 | 17010811 | HF-150 | 合格 | 一甲含氢55%、四氯化硅41%、一甲3% | 无异常现象 | 无白点，触变性好，胶条表面光滑 |  | 无白点、分散好 | 待测 |  | 合格
25 | 2017-01-09 | 17010831 | HF-150 | 不合格 | 一甲含氢55%、四氯化硅41%、一甲3% | 无异常现象 | 无白点，触变性好，胶条表面光滑 |  | 无白点、分散好 | 待测 |  | 合格
26 | 2017-01-09 | 17010812 | HF-150 | 合格 | 一甲含氢55%、四氯化硅41%、一甲3% | 无异常现象 | 无白点，触变性好，胶条表面光滑 |  | 无白点、分散好 | 待测 |  | 合格
27 | 2017-01-09 | 17010832 | HF-150 | 合格 | 一甲含氢55%、四氯化硅41%、一甲3% | 无异常现象 | 无白点，触变性好，胶条表面光滑 |  | 无白点、分散好 | 待测 |  | 合格
28 | 2017-01-10 | 17010912 | HF-150 | 合格 | 一甲含氢55%、四氯化硅41%、一甲3% | 无异常现象 | 无白点，触变性好，胶条表面少量小颗粒 |  | 无白点、分散存在较少小颗粒 | 待测 |  | 合格
29 | 2017-01-10 | 17010932 | HF-150 | 合格 | 一甲含氢55%、四氯化硅41%、一甲3% | 无异常现象 | 无白点，触变性好，胶条表面少量小颗粒 |  | 无白点、分散存在较少小颗粒 | 待测 |  | 合格
30 | 2017-01-10 | 17010932 | HF-150 | 合格 | 一甲含氢55%、四氯化硅41%、一甲3% | 无异常现象 | 无白点，触变性好，胶条表面少量小颗粒 |  | 无白点、分散存在较少小颗粒 | 待测 | 107车间107胶 | 合格
31 | 2017-01-11 | 17011011 | HF-150 | 合格 | 一甲含氢55%、四氯化硅41%、一甲3% | 无异常现象 | 无白点，触变性好，胶条表面光滑 |  | 无白点、分散好 | 待测 |  | 合格
32 | 2017-01-11 | 17011011 | HF-150 | 合格 | 一甲含氢55%、四氯化硅41%、一甲3% | 无异常现象 | 无白点，触变性好，胶条表面光滑 |  | 无白点、分散好 | 待测 | 107车间107胶 | 合格
33 | 2017-01-11 | 17011031 | HF-150 | 合格 | 一甲含氢55%、四氯化硅41%、一甲3% | 无异常现象 | 无白点，触变性好，胶条表面少量小颗粒 |  | 无白点、分散存在较少小颗粒 | 待测 |  | 合格
34 | 2017-01-11 | 17011032 | HF-150 | 合格 | 一甲含氢55%、四氯化硅41%、一甲3% | 无异常现象 | 无白点，触变性好，胶条表面少量小颗粒 |  | 无白点、分散存在较少小颗粒 | 待测 |  | 合格
35 | 2017-01-12 | 17011111 | HF-150 | 合格 | 一甲含氢55%、四氯化硅41%、一甲3% | 无异常现象 | 无白点，触变性好，胶条表面光滑 |  | 无白点、分散好 | 待测 |  | 合格
36 | 2017-01-12 | 17011131 | HF-150 | 合格 | 一甲含氢55%、四氯化硅41%、一甲3% | 无异常现象 | 无白点，触变性好，胶条表面少量小颗粒 |  | 无白点、分散存在较少小颗粒 | 待测 |  | 合格
37 | 2017-01-12 | 17011112 | HF-150 | 合格 | 一甲含氢55%、四氯化硅41%、一甲3% | 无异常现象 | 无白点，触变性好，胶条表面光滑 |  | 无白点、分散好 | 待测 |  | 合格
38 | 2017-01-12 | 17011132 | HF-150 | 合格 | 一甲含氢55%、四氯化硅41%、一甲3% | 无异常现象 | 无白点，触变性好，胶条表面少量小颗粒 |  | 无白点、分散存在较少小颗粒 | 待测 |  | 合格
39 | 2017-01-13 | 17011211 | HF-150 | 不合格 | 一甲含氢55%、四氯化硅41%、一甲3% | 无异常现象 | 无白点，触变性好，胶条表面光滑 |  | 无白点、分散好 | 待测 |  | 合格
40 | 2017-01-13 | 17011231 | HF-150 | 合格 | 一甲含氢55%、四氯化硅41%、一甲3% | 无异常现象 | 无白点，触变性好，胶条表面少量小颗粒 |  | 无白点、分散存在较少小颗粒 | 待测 |  | 合格
41 | 2017-01-13 | 17011212 | HF-150 | 合格 | 一甲含氢55%、四氯化硅41%、一甲3% | 无异常现象 | 无白点，触变性好，胶条表面少量小颗粒 |  | 无白点、分散存在较少小颗粒 | 待测 |  | 合格
42 | 2017-01-13 | 17011232 | HF-150 | 合格 | 一甲含氢55%、四氯化硅41%、一甲3% | 无异常现象 | 无白点，触变性好，胶条表面少量小颗粒 |  | 无白点、分散存在较少小颗粒 | 待测 |  | 合格
43 | 2017-01-14 | 17011311 | HF-150 | 不合格 | 四氯化硅38%、一甲含氢60%、一甲1% | 无异常现象 | 无白点，触变性好，胶条表面少量小颗粒 |  | 无白点、分散存在较少小颗粒 | 待测 |  | 合格
44 | 2017-01-14 | 17011331 | HF-150 | 不合格 | 一甲含氢55%、四氯化硅41%、一甲3% | 无异常现象 | 无白点，触变性好，胶条表面较多小颗粒 |  | 无白点、分散差、存在较多小颗粒 | 待测 |  | 不合格
45 | 2017-01-14 | 17011312 | HF-150 | 合格 | 四氯化硅38%、一甲含氢60%、一甲1% | 无异常现象 | 无白点，触变性好，胶条表面少量小颗粒 |  | 无白点、分散存在较少小颗粒 | 待测 |  | 合格
46 | 2017-01-14 | 17011332 | HF-150 | 不合格 | 一甲含氢55%、四氯化硅41%、一甲3% | 无异常现象 | 无白点，触变性好，胶条表面较多小颗粒 |  | 无白点、分散差、存在较多小颗粒 | 待测 |  | 不合格
47 | 2017-01-15 | 17011411 | HF-150 | 合格 | 四氯化硅38%、一甲含氢60%、一甲1% | 无异常现象 | 无白点，触变性好，胶条表面少量小颗粒 |  | 无白点、分散存在较少小颗粒 | 待测 |  | 合格
48 | 2017-01-15 | 17011431 | HF-150 | 不合格 | 一甲含氢55%、四氯化硅41%、一甲3% | 无异常现象 | 无白点，触变性好，胶条表面较多小颗粒 |  | 无白点、分散差、存在较多小颗粒 | 待测 |  | 不合格
49 | 2017-01-15 | 17011412 | HF-150 | 合格 | 四氯化硅38%、一甲含氢60%、一甲1% | 无异常现象 | 无白点，触变性好，胶条表面少量小颗粒 |  | 无白点、分散存在较少小颗粒 | 待测 |  | 合格
50 | 2017-01-15 | 17011432 | HF-150 | 不合格 | 一甲含氢55%、四氯化硅41%、一甲3% | 无异常现象 | 无白点，触变性好，胶条表面较多小颗粒 |  | 无白点、分散差、存在较多小颗粒 | 待测 |  | 不合格
51 | 2017-01-16 | 17011511 | HF-150 | 合格 | 四氯化硅38%、一甲含氢60%、一甲1% | 无异常现象 | 无白点，触变性好，胶条表面少量小颗粒 |  | 无白点、分散存在较少小颗粒 | 待测 |  | 合格
52 | 2017-01-16 | 17011531 | HF-150 | 不合格 | 一甲含氢55%、四氯化硅41%、一甲3% | 无异常现象 | 无白点，触变性好，胶条表面较多小颗粒 |  | 无白点、分散差、存在较多小颗粒 | 待测 |  | 不合格
53 | 2017-01-16 | 17011512 | HF-150 | 不合格 | 四氯化硅38%、一甲含氢60%、一甲1% | 无异常现象 | 无白点，触变性好，胶条表面少量小颗粒 |  | 无白点、分散存在较少小颗粒 | 待测 |  | 合格
54 | 2017-01-16 | 17011532 | HF-150 | 不合格 | 一甲含氢55%、四氯化硅41%、一甲3% | 无异常现象 | 无白点，触变性好，胶条表面较多小颗粒 |  | 无白点、分散差、存在较多小颗粒 | 待测 |  | 不合格
55 | 2017-01-17 | 17011611 | HF-150 | 不合格 | 四氯化硅38%、一甲含氢60%、一甲1% | 无异常现象 | 无白点，触变性好，胶条表面少量小颗粒 |  | 无白点、分散存在较少小颗粒 | 待测 |  | 合格
56 | 2017-01-17 | 17011631 | HF-150 | 不合格 | 一甲含氢55%、四氯化硅41%、一甲3% | 无异常现象 | 无白点，触变性好，胶条表面较多小颗粒 |  | 无白点、分散差、存在较多小颗粒 | 待测 |  | 不合格
57 | 2017-01-17 | 17011612 | HF-150 | 不合格 | 四氯化硅38%、一甲含氢60%、一甲1% | 无异常现象 | 无白点，触变性好，胶条表面少量小颗粒 |  | 无白点、分散存在较少小颗粒 | 待测 |  | 合格
58 | 2017-01-17 | 17011632 | HF-150 | 不合格 | 一甲含氢55%、四氯化硅41%、一甲3% | 无异常现象 | 无白点，触变性好，胶条表面少量小颗粒 |  | 无白点、分散存在较少小颗粒 | 待测 |  | 合格
59 | 2017-01-18 | 17011711 | HF-150 | 不合格 | 四氯化硅38%、一甲含氢60%、一甲1% | 无异常现象 | 无白点，触变性好，胶条表面光滑 |  | 无白点、分散好 | 待测 |  | 合格
60 | 2017-01-18 | 17011731 | HF-150 | 合格 | 一甲含氢55%、四氯化硅41%、一甲3% | 无异常现象 | 无白点，触变性好，胶条表面光滑 |  | 无白点、分散好 | 待测 |  | 合格
61 | 2017-01-18 | 17011712 | HF-150 | 合格 | 四氯化硅38%、一甲含氢60%、一甲1% | 无异常现象 | 无白点，触变性好，胶条表面光滑 |  | 无白点、分散好 | 待测 |  | 合格
62 | 2017-01-18 | 17011732 | HF-150 | 合格 | 一甲含氢55%、四氯化硅41%、一甲3% | 无异常现象 | 无白点，触变性好，胶条表面光滑 |  | 无白点、分散好 | 待测 |  | 合格
63 | 2017-01-19 | 17011811 | HF-150 | 合格 | 四氯化硅38%、一甲含氢60%、一甲1% | 无异常现象 | 无白点，触变性好，胶条表面光滑 |  | 无白点、分散好 | 待测 |  | 合格
64 | 2017-01-19 | 17011831 | HF-150 | 合格 | 一甲含氢55%、四氯化硅41%、一甲3% | 无异常现象 | 无白点，触变性好，胶条表面光滑 |  | 无白点、分散好 | 待测 |  | 合格
65 | 2017-01-19 | 标样 | HF-150 |  |  | 无异常现象 | 无白点，触变性好，胶条表面光滑 |  | 无白点、分散好 | 待测 |  | 合格
66 | 2017-01-19 | 标样' | HF-150 |  |  | 无异常现象 | 无白点，触变性好，胶条表面光滑 |  | 无白点、分散好 | 待测 | 兴瑞107 | 合格
67 | 2017-01-20 | 17011812 | HF-150 | 合格 | 四氯化硅38%、一甲含氢60%、一甲1% | 无异常现象 | 无白点，触变性好，胶条表面光滑 |  | 无白点、分散好 | 待测 |  | 合格
68 | 2017-01-20 | 17011832 | HF-150 | 合格 | 一甲含氢55%、四氯化硅41%、一甲3% | 无异常现象 | 无白点，触变性好，胶条表面较多小颗粒 |  | 无白点、分散差、存在较多小颗粒 | 待测 |  | 不合格
69 | 2017-01-20 | 17011911 | HF-150 | 合格 | 四氯化硅38%、一甲含氢60%、一甲1% | 无异常现象 | 无白点，触变性好，胶条表面光滑 |  | 无白点、分散好 | 待测 |  | 合格
70 | 2017-01-20 | 17011931 | HF-150 | 合格 | 一甲含氢55%、四氯化硅41%、一甲3% | 无异常现象 | 无白点，触变性好，胶条表面较多小颗粒 |  | 无白点、分散差、存在较多小颗粒 | 待测 |  | 不合格
71 | 2017-01-21 | 17011832 | HF-150 | 合格 | 一甲含氢55%、四氯化硅41%、一甲3% | 无异常现象 | 无白点，触变性好，胶条表面少量小颗粒 |  | 无白点、分散存在较少小颗粒 | 待测 | 复测 | 合格
72 | 2017-01-21 | 17011931 | HF-150 | 合格 | 一甲含氢55%、四氯化硅41%、一甲3% | 无异常现象 | 无白点，触变性好，胶条表面少量小颗粒 |  | 无白点、分散存在较少小颗粒 | 待测 | 复测 | 合格
73 | 2017-01-21 | 17011932 | HF-150 | 合格 | 一甲含氢55%、四氯化硅41%、一甲3% | 无异常现象 | 无白点，触变性好，胶条表面少量小颗粒 |  | 无白点、分散存在较少小颗粒 | 待测 |  | 合格
74 | 2017-01-21 | 17012031 | HF-150 | 合格 | 一甲含氢55%、四氯化硅41%、一甲3% | 无异常现象 | 无白点，触变性好，胶条表面少量小颗粒 |  | 无白点、分散存在较少小颗粒 | 待测 |  | 合格
75 | 2017-01-21 | 17012011 | HF-150 | 合格 | 四氯化硅38%、一甲含氢60%、一甲1% | 无异常现象 | 无白点，触变性好，胶条表面较多小颗粒 |  | 无白点、分散差、存在较多小颗粒 | 待测 |  | 不合格
76 | 2017-01-22 | 17012011 | HF-150 | 合格 | 四氯化硅38%、一甲含氢60%、一甲1% | 无异常现象 | 无白点，触变性好，胶条表面较多小颗粒 |  | 无白点、分散差、存在较多小颗粒 | 待测 | 复测 | 可判合格
77 | 2017-01-22 | 17012111 | HF-150 | 不合格 | 四氯化硅38%、一甲含氢60%、一甲1% | 无异常现象 | 无白点，触变性好，胶条表面较多小颗粒 |  | 无白点、分散差、存在较多小颗粒 | 待测 |  | 不合格
78 | 2017-01-22 | 17012112 | HF-150 | 不合格 | 四氯化硅38%、一甲含氢60%、一甲1% | 无异常现象 | 无白点，触变性好，胶条表面较多小颗粒 |  | 无白点、分散差、存在较多小颗粒 | 待测 |  | 不合格
79 | 2017-01-22 | 17012131 | HF-150 | 不合格 | 一甲含氢55%、四氯化硅41%、一甲3% | 无异常现象 | 无白点，触变性好，胶条表面较多小颗粒 |  | 无白点、分散差、存在较多小颗粒 | 待测 |  | 不合格
80 | 2017-01-23 | 17012132 | HF-150 | 不合格 | 一甲含氢55%、四氯化硅41%、一甲3% | 无异常现象 | 无白点，触变性好，胶条表面少量小颗粒 |  | 无白点、分散存在较少小颗粒 | 待测 |  | 合格
81 | 2017-01-23 | 17012231 | HF-150 | 不合格 | 一甲含氢55%、四氯化硅41%、一甲3% | 无异常现象 | 无白点，触变性好，胶条表面较多小颗粒 |  | 无白点、分散差、存在较多小颗粒 | 待测 |  | 不合格
82 | 2017-01-23 | 17012212 | HF-150 | 不合格 | 四氯化硅38%、一甲含氢60%、一甲1% | 无异常现象 | 无白点，触变性好，胶条表面较多小颗粒 |  | 无白点、分散差、存在较多小颗粒 | 待测 |  | 不合格
83 | 2017-01-23 | 17012232 | HF-150 | 不合格 | 一甲含氢55%、四氯化硅41%、一甲3% | 无异常现象 | 无白点，触变性好，胶条表面较多小颗粒 |  | 无白点、分散差、存在较多小颗粒 | 待测 |  | 不合格
84 | 2017-01-24 | 17012311 | HF-150 | 不合格 | 四氯化硅38%、一甲含氢60%、一甲1% | 无异常现象 | 无白点，触变性好，胶条表面较多小颗粒 |  | 无白点、分散差、存在较多小颗粒 | 待测 |  | 不合格
85 | 2017-01-24 | 17012331 | HF-150 | 不合格 | 一甲含氢55%、四氯化硅41%、一甲3% | 无异常现象 | 无白点，触变性好，胶条表面少量小颗粒 |  | 无白点、分散存在较少小颗粒 | 待测 |  | 合格
86 | 2017-01-24 | 17012332 | HF-150 | 不合格 | 一甲含氢55%、四氯化硅41%、一甲3% | 无异常现象 | 无白点，触变性好，胶条表面较多小颗粒 |  | 无白点、分散差、存在较多小颗粒 | 待测 |  | 不合格
87 | 2017-01-25 | 17012411 | HF-150 | 不合格 | 四氯化硅40%、一甲含氢57%、一甲1.5% | 无异常现象 | 无白点，触变性好，胶条表面较多小颗粒 |  | 无白点、分散差、存在较多小颗粒 | 待测 |  | 不合格
88 | 2017-01-25 | 17012431 | HF-150 | 合格 | 一甲含氢55%、四氯化硅41%、一甲3% | 无异常现象 | 无白点，触变性好，胶条表面少量小颗粒 |  | 无白点、分散存在较少小颗粒 | 待测 |  | 合格
89 | 2017-01-25 | 17012412 | HF-150 | 合格 | 四氯化硅40%、一甲含氢57%、一甲1.5% | 无异常现象 | 无白点，触变性好，胶条表面少量小颗粒 |  | 无白点、分散存在较少小颗粒 | 待测 |  | 合格
90 | 2017-01-25 | 17012432 | HF-150 | 合格 | 一甲含氢55%、四氯化硅41%、一甲3% | 无异常现象 | 无白点，触变性好，胶条表面较多小颗粒 |  | 无白点、分散差、存在较多小颗粒 | 待测 |  | 不合格
91 | 2017-01-26 | 17012511 | HF-150 | 不合格 | 四氯化硅40%、一甲含氢57%、一甲1.5% | 无异常现象 | 无白点，触变性好，胶条表面少量小颗粒 |  | 无白点、分散存在较少小颗粒 | 待测 |  | 合格
92 | 2017-01-26 | 17012531 | HF-150 | 合格 | 一甲含氢55%、四氯化硅41%、一甲3% | 无异常现象 | 无白点，触变性好，胶条表面较多小颗粒 |  | 无白点、分散差、存在较多小颗粒 | 待测 |  | 不合格
93 | 2017-01-26 | 17012512 | HF-150 | 不合格 | 四氯化硅40%、一甲含氢57%、一甲1.5% | 无异常现象 | 无白点，触变性好，胶条表面较多小颗粒 |  | 无白点、分散差、存在较多小颗粒 | 待测 |  | 不合格
94 | 2017-01-26 | 17012532 | HF-150 | 合格 | 一甲含氢55%、四氯化硅41%、一甲3% | 无异常现象 | 无白点，触变性好，胶条表面少量小颗粒 |  | 无白点、分散存在较少小颗粒 | 待测 |  | 合格
95 | 2017-01-27 | 17012611 | HF-150 | 不合格 | 四氯化硅40%、一甲含氢57%、一甲1.5% | 无异常现象 | 无白点，触变性好，胶条表面少量小颗粒 |  | 无白点、分散存在较少小颗粒 | 待测 |  | 合格
96 | 2017-01-27 | 17012632 | HF-150 | 不合格 | 一甲含氢55%、四氯化硅41%、一甲3% | 无异常现象 | 无白点，触变性好，胶条表面较多小颗粒 |  | 无白点、分散差、存在较多小颗粒 | 待测 |  | 不合格
97 | 2017-01-28 | 17012711 | HF-150 | 不合格 | 四氯化硅40%、一甲含氢57%、一甲1.5% | 无异常现象 | 无白点，触变性好，胶条表面较多小颗粒 |  | 无白点、分散差、存在较多小颗粒 | 待测 |  | 不合格
98 | 2017-01-28 | 17012731 | HF-150 | 合格 | 一甲含氢55%、四氯化硅41%、一甲3% | 无异常现象 | 无白点，触变性好，胶条表面少量小颗粒 |  | 无白点、分散存在较少小颗粒 | 待测 |  | 合格
99 | 2017-01-28 | 17012613(2) | HF-150 | 不合格 | 四氯化硅40%、一甲含氢57%、一甲1.5% | 无异常现象 | 无白点，触变性好，胶条表面较多小颗粒 |  | 无白点、分散差、存在较多小颗粒 | 待测 |  | 不合格
100 | 2017-01-28 | 17012632 | HF-150 | 不合格 | 一甲含氢55%、四氯化硅41%、一甲3% | 无异常现象 | 无白点，触变性好，胶条表面较多小颗粒 |  | 无白点、分散差、存在较多小颗粒 | 待测 | 复测 | 不合格
101 | 2017-01-29 | 17012811 | HF-150 | 不合格 | 四氯化硅40%、一甲含氢57%、一甲1.5% | 无异常现象 | 无白点，触变性好，胶条表面少量小颗粒 |  | 无白点、分散存在较少小颗粒 | 待测 |  | 合格
102 | 2017-01-29 | 17012831 | HF-150 | 合格 | 一甲含氢55%、四氯化硅41%、一甲3% | 无异常现象 | 无白点，触变性好，胶条表面少量小颗粒 |  | 无白点、分散存在较少小颗粒 | 待测 |  | 合格
103 | 2017-01-29 | 17012812 | HF-150 | 不合格 | 四氯化硅40%、一甲含氢57%、一甲1.5% | 无异常现象 | 无白点，触变性好，胶条表面少量小颗粒 |  | 无白点、分散存在较少小颗粒 | 待测 |  | 合格
104 | 2017-01-29 | 17012832 | HF-150 | 合格 | 一甲含氢55%、四氯化硅41%、一甲3% | 无异常现象 | 无白点，触变性好，胶条表面光滑 |  | 无白点、分散好 | 待测 |  | 合格
105 | 2017-01-30 | 17012911 | HF-150 | 不合格 | 四氯化硅40%、一甲含氢57%、一甲1.5% | 无异常现象 | 无白点，触变性好，胶条表面少量小颗粒 |  | 无白点、分散存在较少小颗粒 | 待测 |  | 合格
106 | 2017-01-30 | 17012931 | HF-150 | 不合格 | 一甲含氢55%、四氯化硅41%、一甲3% | 无异常现象 | 无白点，触变性好，胶条表面少量小颗粒 |  | 无白点、分散存在较少小颗粒 | 待测 |  | 合格
107 | 2017-01-30 | 17012912 | HF-150 | 不合格 | 四氯化硅40%、一甲含氢57%、一甲1.5% | 无异常现象 | 无白点，触变性好，胶条表面光滑 |  | 无白点、分散好 | 待测 |  | 合格
108 | 2017-01-30 | 17012932 | HF-150 | 合格 | 一甲含氢55%、四氯化硅41%、一甲3% | 无异常现象 | 无白点，触变性好，胶条表面光滑 |  | 无白点、分散好 | 待测 |  | 合格
109 | 2017-01-31 | 170131031 | HF-150 | 合格 | 一甲含氢55%、四氯化硅41%、一甲3% | 无异常现象 | 无白点，触变性好，胶条表面光滑 |  | 无白点、分散好 | 待测 |  | 合格
110 | 2017-01-31 | 17013032 | HF-150 | 合格 | 一甲含氢55%、四氯化硅41%、一甲3% | 无异常现象 | 无白点，触变性好，胶条表面光滑 |  | 无白点、分散好 | 待测 |  | 合格
111 | 2017-02-01 | 17013131 | HF-150 | 合格 | 一甲含氢55%、四氯化硅41%、一甲3% | 无异常现象 | 无白点，触变性好，胶条表面光滑 |  | 无白点、分散好 | 待测 |  | 合格
112 | 2017-02-01 | 17013112 | HF-150 | 不合格 | 四氯化硅40%、一甲含氢57%、一甲1.5% | 无异常现象 | 无白点，触变性好，胶条表面光滑 |  | 无白点、分散好 | 待测 |  | 合格
113 | 2017-02-02 | 17020111 | HF-150 | 不合格 | 四氯化硅40%、一甲含氢57%、一甲1.5% | 无异常现象 | 无白点，触变性好，胶条表面光滑 |  | 无白点、分散好 | 待测 |  | 合格
114 | 2017-02-02 | 17020112 | HF-150 | 合格 | 四氯化硅40%、一甲含氢57%、一甲1.5% | 无异常现象 | 无白点，触变性好，胶条表面少量小颗粒 |  | 无白点、分散存在较少小颗粒 | 待测 |  | 合格
115 | 2017-02-03 | 17020211 | HF-150 | 合格 | 四氯化硅40%、一甲含氢57%、一甲1.5% | 无异常现象 | 无白点，触变性好，胶条表面光滑 |  | 无白点、分散好 | 待测 |  | 合格
116 | 2017-02-03 | 17020212 | HF-150 | 合格 | 四氯化硅40%、一甲含氢57%、一甲1.5% | 无异常现象 | 无白点，触变性好，胶条表面光滑 |  | 无白点、分散好 | 待测 |  | 合格
117 | 2017-02-04 | 17020311 | HF-150 | 合格 | 四氯化硅40%、一甲含氢57%、一甲1.5% | 无异常现象 | 无白点，触变性好，胶条表面光滑 |  | 无白点、分散好 | 待测 |  | 合格
118 | 2017-02-04 | 17020331 | HF-150 | 合格 | 一甲含氢55%、四氯化硅41%、一甲3% | 无异常现象 | 无白点，触变性好，胶条表面光滑 |  | 无白点、分散好 | 待测 |  | 合格
119 | 2017-02-04 | 17020312 | HF-150 | 合格 | 四氯化硅40%、一甲含氢57%、一甲1.5% | 无异常现象 | 无白点，触变性好，胶条表面光滑 |  | 无白点、分散好 | 待测 |  | 合格
120 | 2017-02-04 | 17020332 | HF-150 | 不合格 | 一甲含氢55%、四氯化硅41%、一甲3% | 无异常现象 | 无白点，触变性好，胶条表面少量小颗粒 |  | 无白点、分散存在较少小颗粒 | 待测 |  | 合格
121 | 2017-02-05 | 17020411 | HF-150 | 不合格 | 四氯化硅40%、一甲含氢57%、一甲1.5% | 无异常现象 | 无白点，触变性好，胶条表面光滑 |  | 无白点、分散好 | 待测 |  | 合格
122 | 2017-02-05 | 17020431 | HF-150 | 不合格 | 一甲含氢55%、四氯化硅41%、一甲3% | 无异常现象 | 无白点，触变性好，胶条表面光滑 |  | 无白点、分散好 | 待测 |  | 合格
123 | 2017-02-05 | 17020432 | HF-150 | 合格 | 一甲含氢55%、四氯化硅41%、一甲3% | 无异常现象 | 无白点，触变性好，胶条表面光滑 |  | 无白点、分散好 | 待测 |  | 合格
124 | 2017-02-06 | 17020531 | HF-150 | 合格 | 一甲含氢55%、四氯化硅41%、一甲3% | 无异常现象 | 无白点，触变性好，胶条表面较多小颗粒 |  | 无白点、分散差、存在较多小颗粒 | 待测 |  | 可判合格
125 | 2017-02-06 | 17020512 | HF-150 | 不合格 | 四氯化硅40%、一甲含氢57%、一甲1.5% | 无异常现象 | 无白点，触变性好，胶条表面少量小颗粒 |  | 无白点、分散存在较少小颗粒 | 待测 |  | 合格
126 | 2017-02-06 | 17020532 | HF-150 | 合格 | 一甲含氢55%、四氯化硅41%、一甲3% | 无异常现象 | 无白点，触变性好，胶条表面少量小颗粒 |  | 无白点、分散存在较少小颗粒 | 待测 |  | 合格
127 | 2017-02-07 | 17020631 | HF-150 | 不合格 | 一甲含氢55%、四氯化硅41%、一甲3% | 无异常现象 | 无白点，触变性好，胶条表面光滑 |  | 无白点、分散好 | 待测 |  | 合格
128 | 2017-02-07 | 17020632 | HF-150 | 合格 | 一甲含氢55%、四氯化硅41%、一甲3% | 无异常现象 | 无白点，触变性好，胶条表面少量小颗粒 |  | 无白点、分散存在较少小颗粒 | 待测 |  | 合格
129 | 2017-02-08 | 17020731 | HF-150 | 不合格 | 一甲含氢55%、四氯化硅41%、一甲3% | 无异常现象 | 无白点，触变性好，胶条表面少量小颗粒 |  | 无白点、分散存在较少小颗粒 | 待测 |  | 合格
130 | 2017-02-08 | 17020732 | HF-150 | 合格 | 一甲含氢55%、四氯化硅41%、一甲3% | 无异常现象 | 无白点，触变性好，胶条表面较多小颗粒 |  | 无白点、分散差、存在较多小颗粒 | 待测 |  | 可判合格
131 | 2017-02-09 | 17020831 | HF-150 | 不合格 | 一甲含氢55%、四氯化硅41%、一甲3% | 无异常现象 | 无白点，触变性好，胶条表面较多小颗粒 |  | 无白点、分散差、存在较多小颗粒 | 待测 |  | 可判合格
132 | 2017-02-09 | 17020832 | HF-150 | 合格 | 一甲含氢55%、四氯化硅41%、一甲3% | 无异常现象 | 无白点，触变性好，胶条表面少量小颗粒 |  | 无白点、分散存在较少小颗粒 | 待测 |  | 合格
133 | 2017-02-10 | 17020912 | HF-150 | 不合格 | 四氯化硅40%，一甲含氢57%，一甲1.5% | 无异常现象 | 无白点，触变性好，胶条表面少量小颗粒 |  | 无白点、分散存在较少小颗粒 | 待测 |  | 合格
134 | 2017-02-10 | 17020932 | HF-150 | 不合格 | 四氯化硅41%、一甲含氢55%、一甲3% | 无异常现象 | 无白点，触变性好，胶条表面少量小颗粒 |  | 无白点、分散存在较少小颗粒 | 待测 |  | 合格
135 | 2017-02-11 | 17021031 | HF-150 | 合格 | 四氯化硅41%、一甲含氢55%、一甲3% | 无异常现象 | 无白点，触变性好，胶条表面少量小颗粒 |  | 无白点、分散存在较少小颗粒 | 待测 |  | 合格
136 | 2017-02-11 | 17021012 | HF-150 | 不合格 | 四氯化硅40%，一甲含氢57%，一甲1.5% | 无异常现象 | 无白点，触变性好，胶条表面少量小颗粒 |  | 无白点、分散存在较少小颗粒 | 待测 |  | 合格
137 | 2017-02-12 | 17021111 | HF-150 | 合格 | 四氯化硅40%，一甲含氢57%，一甲1.5% | 无异常现象 | 无白点，触变性好，胶条表面光滑 |  | 无白点、分散好 | 待测 |  | 合格
138 | 2017-02-12 | 17021131 | HF-150 | 合格 | 四氯化硅41%、一甲含氢55%、一甲3% | 无异常现象 | 无白点，触变性好，胶条表面光滑 |  | 无白点、分散好 | 待测 |  | 合格
139 | 2017-02-13 | 17021231 | HF-150 | 合格 | 四氯化硅41%、一甲含氢55%、一甲3% | 无异常现象 | 无白点，触变性好，胶条表面少量小颗粒 |  | 无白点、分散存在较少小颗粒 | 待测 |  | 合格
140 | 2017-02-13 | 17021232 | HF-150 | 合格 | 四氯化硅41%、一甲含氢55%、一甲3% | 无异常现象 | 无白点，触变性好，胶条表面少量小颗粒 |  | 无白点、分散存在较少小颗粒 | 待测 |  | 合格
141 | 2017-02-14 | 17021211 | HF-150 | 不合格 | 四氯化硅40%，一甲含氢57%，一甲1.5% | 无异常现象 | 无白点，触变性好，胶条表面较多小颗粒 |  | 无白点、分散差、存在较多小颗粒 | 待测 |  | 不合格
142 | 2017-02-14 | 17021332 | HF-150 | 不合格 | 四氯化硅41%、一甲含氢55%、一甲3% | 无异常现象 | 无白点，触变性好，胶条表面较多小颗粒 |  | 无白点、分散差、存在较多小颗粒 | 待测 |  | 不合格
143 | 2017-02-15 | 17021431 | HF-150 | 不合格 | 四氯化硅41%、一甲含氢55%、一甲3% | 无异常现象 | 无白点，触变性好，胶条表面较多小颗粒 |  | 无白点、分散差、存在较多小颗粒 | 待测 |  | 不合格
144 | 2017-02-15 | 17021432 | HF-150 | 不合格 | 四氯化硅41%、一甲含氢55%、一甲3% | 无异常现象 | 无白点，触变性好，胶条表面较多小颗粒 |  | 无白点、分散差、存在较多小颗粒 | 待测 |  | 不合格
145 | 2017-02-16 | 17021531 | HF-150 | 不合格 | 四氯化硅41%、一甲含氢55%、一甲3% | 无异常现象 | 无白点，触变性好，胶条表面较多小颗粒 |  | 无白点、分散差、存在较多小颗粒 | 待测 |  | 不合格
146 | 2017-02-16 | 17021532 | HF-150 | 不合格 | 四氯化硅41%、一甲含氢55%、一甲3% | 无异常现象 | 无白点，触变性好，胶条表面较多小颗粒 |  | 无白点、分散差、存在较多小颗粒 | 待测 |  | 不合格
147 | 2017-02-17 | 17021431 | HF-150 | 不合格 | 四氯化硅41%、一甲含氢55%、一甲3% | 无异常现象 | 无白点，触变性好，胶条表面较多小颗粒 |  | 无白点、分散差、存在较多小颗粒 | 待测 | 复测 | 不合格
147 | 2017-02-17 | 17021631 | HF-150 | 不合格 | 四氯化硅41%、一甲含氢55%、一甲3% | 无异常现象 | 无白点，触变性好，胶条表面较多小颗粒 |  | 无白点、分散差、存在较多小颗粒 | 待测 |  | 不合格
148 | 2017-02-17 | 17021632 | HF-150 | 不合格 | 四氯化硅41%、一甲含氢55%、一甲3% | 无异常现象 | 无白点，触变性好，胶条表面较多小颗粒 |  | 无白点、分散差、存在较多小颗粒 | 待测 |  | 不合格
149 | 2017-02-18 | 17021731 | HF-150 | 不合格 | 四氯化硅41%、一甲含氢55%、一甲3% | 无异常现象 | 无白点，触变性好，胶条表面较多小颗粒 |  | 无白点、分散差、存在较多小颗粒 | 待测 |  | 不合格
150 | 2017-02-19 | 17021732 | HF-150 | 不合格 | 四氯化硅41%、一甲含氢55%、一甲3% | 无异常现象 | 无白点，触变性好，胶条表面较多小颗粒 |  | 无白点、分散差、存在较多小颗粒 | 待测 |  | 不合格
151 | 2017-02-19 | 17021812 | HF-150 |  |  | 无异常现象 | 无白点，触变性好，胶条表面光滑 |  | 无白点、分散好 | 待测 |  | 合格
152 | 2017-02-19 | 17021931 | HF-150 |  |  | 无异常现象 | 无白点，触变性好，胶条表面光滑 |  | 无白点、分散好 | 待测 |  | 合格
153 | 2017-02-20 | 17021911 | HF-150 |  |  | 无异常现象 | 无白点，触变性好，胶条表面光滑 |  | 无白点、分散好 | 待测 |  | 合格
154 | 2017-02-20 | 17021832 | HF-150 |  |  | 无异常现象 | 无白点，触变性好，胶条表面较多小颗粒 |  | 无白点、分散差、存在较多小颗粒 | 待测 |  | 不合格
155 | 2017-02-20 | 17021912 | HF-150 |  |  | 无异常现象 | 无白点，触变性好，胶条表面少量小颗粒 |  | 无白点、分散存在较少小颗粒 | 待测 |  | 合格
156 | 2017-02-20 | 17021831 | HF-150 |  |  | 无异常现象 | 无白点，触变性好，胶条表面少量小颗粒 |  | 无白点、分散存在较少小颗粒 | 待测 |  | 可判合格
157 | 2017-02-21 | 17022011 | HF-150 |  |  | 无异常现象 | 无白点，触变性好，胶条表面少量小颗粒 |  | 无白点、分散存在较少小颗粒 | 待测 |  | 合格
158 | 2017-02-21 | 17022012 | HF-150 |  |  | 无异常现象 | 无白点，触变性好，胶条表面少量小颗粒 |  | 无白点、分散存在较少小颗粒 | 待测 |  | 合格
159 | 2017-02-22 | 17022111 | HF-150 |  |  | 无异常现象 | 无白点，触变性好，胶条表面少量小颗粒 |  | 无白点、分散存在较少小颗粒 | 待测 |  | 合格
160 | 2017-02-22 | 17022112 | HF-150 |  |  | 无异常现象 | 无白点，触变性好，胶条表面少量小颗粒 |  | 无白点、分散存在较少小颗粒 | 待测 |  | 合格

## 一车间高温胶实验记录
序号 | 实验日期 | 批号 | 型号 | 产品判级 | 生产原料 | 实验现象 |  |  | 力学性能 |  |  |  | 备注 | 应用结论
[6 empty] | 混炼 | 返炼 | 硫化 | 断裂强度（MPa） | 断裂伸长率(%) | 硬度(邵氏) | 透光率
1 | 2017-01-01 | 16123131 | HF-200 | 不合格品 | 一甲含氢60%、四氯化硅40% | 大量白点 | —— | —— | —— | —— | —— | —— |  | 不合格
2 | 2017-01-01 | 16123132 | HF-200 | 不合格品 | 一甲含氢60%、四氯化硅40% | 较多白点 | —— | —— | —— | —— | —— | —— |  | 不合格
3 | 2017-01-02 | 17010131 | HF-200 | 不合格品 | 一甲含氢60%、四氯化硅40% | 较多白点 | —— | —— | —— | —— | —— | —— |  | 不合格
4 | 2017-01-02 | 17010132 | HF-200 | 不合格品 | 一甲含氢60%、四氯化硅40% | 较多白点 | —— | —— | —— | —— | —— | —— |  | 不合格
5 | 2017-01-02 | 17010231 | HF-200 | 不合格品 | 一甲含氢60%、四氯化硅40% | 较多白点 | —— | —— | —— | —— | —— | —— |  | 不合格
6 | 2017-01-03 | 17010232 | HF-200 | 不合格品 | 一甲含氢60%、四氯化硅40% | 较多白点 | —— | —— | —— | —— | —— | —— |  | 不合格
7 | 2017-01-11 | 17011012 | HF-150 | 合格品 | 一甲含氢55%、四氯化硅41%、一甲3% | 大量白点 | —— | —— | —— | —— | —— | —— |  | 不合格
8 | 2017-01-11 | 17011032 | HF-150 | 合格品 | 一甲含氢55%、四氯化硅41%、一甲3% | 大量白点 | —— | —— | —— | —— | —— | —— |  | 不合格
9 | 2017-02-21 | 17022032 | HF-200 |  |  | 少量白点 | —— | —— | —— | —— | —— | —— |  | 合格
10 | 2017-02-22 | 17022131 | HF-200 |  |  | 少量白点 | —— | —— | —— | —— | —— | —— |  | 应用合格
11 | 2017-02-22 | 17022132 | HF-200 |  |  | 较多白点 | [7 empty] | 应用可判合格

## 二车间高温胶实验记录
序号 | 实验日期 | 批号 | 型号 | 产品判级 | 生产原料 | 实验现象 |  |  | 力学性能 |  |  |  | 备注 | 应用结论
[6 empty] | 混炼 | 返炼 | 硫化 | 断裂强度 | 断裂伸长率 | 硬度 | 透光率
1 | 2017-01-01 | 16123152 | HF-200 | 合格品 | 一甲99% | 少量白点 | —— | —— | —— | —— | —— | —— | 二期五线产品 | 应用合格
2 | 2017-01-01 | 16123161 | HF-200 | 合格品 | 一甲99% | 少量白点 | —— | —— | —— | —— | —— | —— | 二期六线产品 | 应用合格
3 | 2017-01-01 | 16123162 | HF-200 | 合格品 | 一甲99% | 少量白点 | —— | —— | —— | —— | —— | —— | 二期六线产品 | 应用合格
4 | 2017-01-01 | 17010141 | HF-300 | 不合格品 | 一甲含氢20%、四氯化硅80% | 大量白点 | —— | —— | —— | —— | —— | —— | 二期四线产品 | 应用不合格
5 | 2017-01-01 | 17010151 | HF-200 | 合格品 | 一甲99% | 少量白点 | —— | —— | —— | —— | —— | —— | 二期五线产品 | 应用合格
6 | 2017-01-01 | 17010161 | HF-200 | 合格品 | 一甲99% | 少量白点 | —— | —— | —— | —— | —— | —— | 二期六线产品 | 应用合格
7 | 2017-01-02 | 17010142 | HF-300 | 不合格品 | 一甲含氢20%、四氯化硅80% | 大量白点 | —— | —— | —— | —— | —— | —— | 二期四线产品 | 应用不合格
8 | 2017-01-02 | 17010152 | HF-200 | 合格品 | 一甲99% | 少量白点 | —— | —— | —— | —— | —— | —— | 二期五线产品 | 应用合格
9 | 2017-01-02 | 17010162 | HF-200 | 合格品 | 一甲99% | 少量白点 | —— | —— | —— | —— | —— | —— | 二期六线产品 | 应用合格
10 | 2017-01-03 | 17010251 | HF-200 | 合格品 | 一甲99% | 少量白点 | —— | —— | —— | —— | —— | —— | 二期五线产品 | 应用合格
11 | 2017-01-03 | 17010261 | HF-200 | 合格品 | 一甲99% | 少量白点 | —— | —— | —— | —— | —— | —— | 二期六线产品 | 应用合格
12 | 2017-01-03 | 17010252 | HF-200 | 合格品 | 一甲99% | 少量白点 | —— | —— | —— | —— | —— | —— | 二期五线产品 | 应用合格
13 | 2017-01-03 | 17010262 | HF-200 | 合格品 | 一甲99% | 少量白点 | —— | —— | —— | —— | —— | —— | 二期六线产品 | 应用合格
14 | 2017-01-03 | 17010351 | HF-200 | 合格品 | 一甲99% | 少量白点 | —— | —— | —— | —— | —— | —— | 二期五线产品 | 应用合格
15 | 2017-01-03 | 17010361 | HF-200 | 合格品 | 一甲99% | 少量白点 | —— | —— | —— | —— | —— | —— | 二期六线产品 | 应用合格
16 | 2017-01-04 | 17010352 | HF-200 | 合格品 | 一甲99% | 少量白点 | 正常 | 正常 | 9.7585 | 358.6075 | 73 | 单79.5双63.5 | 二期五线产品 | 应用合格
17 | 2017-01-04 | 17010362 | HF-200 | 合格品 | 一甲99% | 少量白点 | —— | —— | —— | —— | —— | —— | 二期六线产品 | 应用合格
18 | 2017-01-04 | 17010451 | HF-200 | 合格品 | 一甲99% | 少量白点 | —— | —— | —— | —— | —— | —— | 二期五线产品 | 应用合格
19 | 2017-01-04 | 17010461 | HF-200 | 合格品 | 一甲99% | 少量白点 | —— | —— | —— | —— | —— | —— | 二期六线产品 | 应用合格
20 | 2017-01-05 | 17010452 | HF-200 | 合格品 | 一甲99% | 少量白点 | —— | —— | —— | —— | —— | —— | 二期五线产品 | 应用合格
21 | 2017-01-05 | 17010462 | HF-200 | 合格品 | 一甲99% | 少量白点 | —— | —— | —— | —— | —— | —— | 二期六线产品 | 应用合格
22 | 2017-01-05 | 17010551 | HF-200 | 合格品 | 一甲99% | 少量白点 | —— | —— | —— | —— | —— | —— | 二期五线产品 | 应用合格
23 | 2017-01-06 | 17010552 | HF-200 | 合格品 | 一甲99% | 少量白点 | —— | —— | —— | —— | —— | —— | 二期五线产品 | 应用合格
24 | 2017-01-06 | 17010561 | HF-200 | 合格品 | 一甲99% | 少量白点 | —— | —— | —— | —— | —— | —— | 二期六线产品 | 应用合格
25 | 2017-01-06 | 17010562 | HF-200 | 合格品 | 一甲99% | 少量白点 | —— | —— | —— | —— | —— | —— | 二期六线产品 | 应用合格
26 | 2017-01-07 | 17010651 | HF-200 | 合格品 | 一甲99% | 少量白点 | —— | —— | —— | —— | —— | —— | 二期五线产品 | 应用合格
27 | 2017-01-07 | 17010652 | HF-200 | 合格品 | 一甲99% | 少量白点 | —— | —— | —— | —— | —— | —— | 二期五线产品 | 应用合格
28 | 2017-01-07 | 17010661 | HF-200 | 合格品 | 一甲99% | 少量白点 | —— | —— | —— | —— | —— | —— | 二期六线产品 | 应用合格
29 | 2017-01-07 | 17010662 | HF-200 | 合格品 | 一甲99% | 少量白点 | —— | —— | —— | —— | —— | —— | 二期六线产品 | 应用合格
30 | 2017-01-07 | 17010751 | HF-200 | 合格品 | 一甲99% | 少量白点 | —— | —— | —— | —— | —— | —— | 二期五线产品 | 应用合格
31 | 2017-01-07 | 17010761 | HF-200 | 合格品 | 一甲99% | 少量白点 | —— | —— | —— | —— | —— | —— | 二期六线产品 | 应用合格
32 | 2017-01-08 | 17010752 | HF-200 | 合格品 | 一甲99% | 少量白点 | —— | —— | —— | —— | —— | —— | 二期五线产品 | 应用合格
33 | 2017-01-08 | 17010762 | HF-200 | 合格品 | 一甲99% | 少量白点 | —— | —— | —— | —— | —— | —— | 二期六线产品 | 应用合格
34 | 2017-01-09 | 17010851 | HF-200 | 合格品 | 一甲99% | 少量白点 | —— | —— | —— | —— | —— | —— | 二期五线产品 | 应用合格
35 | 2017-01-09 | 17010861 | HF-200 | 合格品 | 一甲99% | 少量白点 | —— | —— | —— | —— | —— | —— | 二期六线产品 | 应用合格
36 | 2017-01-09 | 17010852 | HF-200 | 合格品 | 一甲99% | 少量白点 | —— | —— | —— | —— | —— | —— | 二期五线产品 | 应用合格
37 | 2017-01-09 | 17010862 | HF-200 | 合格品 | 一甲99% | 少量白点 | —— | —— | —— | —— | —— | —— | 二期六线产品 | 应用合格
38 | 2017-01-09 | 17010841 | HF-380 | 不合格品 | 一甲含氢20%、四氯化硅80% | 大量白点 | —— | —— | —— | —— | —— | —— | 二期四线产品 | 应用不合格
39 | 2017-01-09 | 17010842 | HF-380 | 不合格品 | 一甲含氢20%、四氯化硅80% | 大量白点 | —— | —— | —— | —— | —— | —— | 二期四线产品 | 应用不合格
40 | 2017-01-09 | 17010941 | HF-380 | 不合格品 | 一甲含氢20%、四氯化硅80% | 大量白点 | —— | —— | —— | —— | —— | —— | 二期四线产品 | 应用不合格
41 | 2017-01-10 | 17010952 | HF-200 | 合格品 | 一甲99% | 少量白点 | —— | —— | —— | —— | —— | —— | 二期五线产品 | 应用合格
42 | 2017-01-10 | 17010961 | HF-200 | 合格品 | 一甲99% | 少量白点 | —— | —— | —— | —— | —— | —— | 二期六线产品 | 应用合格
43 | 2017-01-10 | 17010962 | HF-200 | 合格品 | 一甲99% | 少量白点 | —— | —— | —— | —— | —— | —— | 二期六线产品 | 应用合格
44 | 2017-01-11 | 17011051 | HF-200 | 合格品 | 一甲99% | 少量白点 | —— | —— | —— | —— | —— | —— | 二期五线产品 | 应用合格
45 | 2017-01-11 | 17011052 | HF-200 | 合格品 | 一甲99% | 少量白点 | —— | —— | —— | —— | —— | —— | 二期五线产品 | 应用合格
46 | 2017-01-11 | 17011061 | HF-200 | 合格品 | 一甲99% | 少量白点 | —— | —— | —— | —— | —— | —— | 二期六线产品 | 应用合格
47 | 2017-01-11 | 17011062 | HF-200 | 合格品 | 一甲99% | 少量白点 | —— | —— | —— | —— | —— | —— | 二期六线产品 | 应用合格
48 | 2017-01-12 | 17011151 | HF-200 | 合格品 | 一甲99% | 少量白点 | —— | —— | —— | —— | —— | —— | 二期五线产品 | 应用合格
49 | 2017-01-12 | 17011152 | HF-200 | 合格品 | 一甲99% | 少量白点 | —— | —— | —— | —— | —— | —— | 二期五线产品 | 应用合格
50 | 2017-01-12 | 17011161 | HF-200 | 合格品 | 一甲99% | 少量白点 | —— | —— | —— | —— | —— | —— | 二期六线产品 | 应用合格
51 | 2017-01-12 | 17011162 | HF-200 | 合格品 | 一甲99% | 少量白点 | —— | —— | —— | —— | —— | —— | 二期六线产品 | 应用合格
52 | 2017-01-13 | 17011251 | HF-200 | 合格品 | 一甲99% | 少量白点 | —— | —— | —— | —— | —— | —— | 二期五线产品 | 应用合格
53 | 2017-01-13 | 17011252 | HF-200 | 合格品 | 一甲99% | 少量白点 | —— | —— | —— | —— | —— | —— | 二期五线产品 | 应用合格
54 | 2017-01-13 | 17011261 | HF-200 | 合格品 | 一甲99% | 较多白点 | —— | —— | —— | —— | —— | —— | 二期六线产品 | 应用可判合格
55 | 2017-01-13 | 17011262 | HF-200 | 合格品 | 一甲99% | 较多白点 | —— | —— | —— | —— | —— | —— | 二期六线产品 | 应用可判合格
56 | 2017-01-13 | 17011351 | HF-200 | 合格品 | 一甲99% | 少量白点 | —— | —— | —— | —— | —— | —— | 二期五线产品 | 应用合格
57 | 2017-01-13 | 17011361 | HF-200 | 合格品 | 一甲99% | 少量白点 | —— | —— | —— | —— | —— | —— | 二期六线产品 | 应用合格
58 | 2017-01-14 | 17011352 | HF-200 | 合格品 | 一甲99% | 少量白点 | 正常 | 正常 | 10.06 | 373.8492 | 73 | 单80.1双62.5 | 二期五线产品 | 应用合格
59 | 2017-01-14 | 17011362 | HF-200 | 合格品 | 一甲99% | 较多白点 | —— | —— | —— | —— | —— | —— | 二期六线产品 | 应用可判合格
60 | 2017-01-14 | 17011451 | HF-200 | 合格品 | 一甲99% | 少量白点 | —— | —— | —— | —— | —— | —— | 二期五线产品 | 应用合格
61 | 2017-01-14 | 17011461 | HF-200 | 合格品 | 一甲99% | 少量白点 | —— | —— | —— | —— | —— | —— | 二期六线产品 | 应用合格
62 | 2017-01-15 | 17011452 | HF-200 | 合格品 | 一甲99% | 少量白点 | 正常 | 正常 | 9.6524 | 361.7591 | 76 | 单79.2双62.4 | 二期五线产品 | 应用合格
63 | 2017-01-15 | 17011462 | HF-200 | 合格品 | 一甲99% | 少量白点 | —— | —— | —— | —— | —— | —— | 二期六线产品 | 应用合格
64 | 2017-01-15 | 17011551 | HF-200 | 合格品 | 一甲99% | 少量白点 | —— | —— | —— | —— | —— | —— | 二期五线产品 | 应用合格
65 | 2017-01-15 | 17011561 | HF-200 | 合格品 | 一甲99% | 少量白点 | —— | —— | —— | —— | —— | —— | 二期六线产品 | 应用合格
66 | 2017-01-16 | 17011552 | HF-200 | 合格品 | 一甲99% | 少量白点 | —— | —— | —— | —— | —— | —— | 二期五线产品 | 应用合格
67 | 2017-01-16 | 17011562 | HF-200 | 合格品 | 一甲99% | 少量白点 | 正常 | 正常 | 9.9831 | 325.5869 | 75 | 单80.2双65.1 | 二期六线产品 | 应用合格
68 | 2017-01-16 | 17011651 | HF-200 | 合格品 | 一甲99% | 少量白点 | —— | —— | —— | —— | —— | —— | 二期五线产品 | 应用合格
69 | 2017-01-16 | 17011661 | HF-200 | 合格品 | 一甲99% | 少量白点 | —— | —— | —— | —— | —— | —— | 二期六线产品 | 应用合格
70 | 2017-01-17 | 17011652 | HF-200 | 合格品 | 一甲99% | 少量白点 | —— | —— | —— | —— | —— | —— | 二期五线产品 | 应用合格
71 | 2017-01-17 | 17011662 | HF-200 | 合格品 | 一甲99% | 少量白点 | —— | —— | —— | —— | —— | —— | 二期六线产品 | 应用合格
72 | 2017-01-18 | 17011751 | HF-200 | 合格品 | 一甲99% | 少量白点 | —— | —— | —— | —— | —— | —— | 二期五线产品 | 应用合格
73 | 2017-01-18 | 17011752 | HF-200 | 合格品 | 一甲99% | 少量白点 | —— | —— | —— | —— | —— | —— | 二期五线产品 | 应用合格
74 | 2017-01-18 | 17011761 | HF-200 | 合格品 | 一甲99% | 少量白点 | —— | —— | —— | —— | —— | —— | 二期六线产品 | 应用合格
75 | 2017-01-18 | 17011762 | HF-200 | 合格品 | 一甲99% | 少量白点 | —— | —— | —— | —— | —— | —— | 二期六线产品 | 应用合格
76 | 2017-01-18 | 17011851 | HF-200 | 合格品 | 一甲99% | 少量白点 | —— | —— | —— | —— | —— | —— | 二期五线产品 | 应用合格
77 | 2017-01-19 | 17011852 | HF-200 | 合格品 | 一甲99% | 少量白点 | —— | —— | —— | —— | —— | —— | 二期五线产品 | 应用合格
78 | 2017-01-19 | 17011861 | HF-200 | 合格品 | 一甲99% | 少量白点 | —— | —— | —— | —— | —— | —— | 二期六线产品 | 应用合格
79 | 2017-01-19 | 17011862 | HF-200 | 合格品 | 一甲99% | 少量白点 | 正常 | 正常 | 9.6411 | 333.3232 | 75 | 单77.6双59.8 | 二期六线产品 | 应用合格
80 | 2017-01-19 | 17011951 | HF-200 | 合格品 | 一甲99% | 少量白点 | —— | —— | —— | —— | —— | —— | 二期五线产品 | 应用合格
81 | 2017-01-19 | 17011961 | HF-200 | 合格品 | 一甲99% | 少量白点 | —— | —— | —— | —— | —— | —— | 二期六线产品 | 应用合格
82 | 2017-01-20 | 17011952 | HF-200 | 合格品 | 一甲99% | 少量白点 | 正常 | 正常 | 10.1278 | 326.0208 | 77 | 单80.2双63 | 二期五线产品 | 应用合格
83 | 2017-01-20 | 17011962 | HF-200 | 合格品 | 一甲99% | 少量白点 | 正常 | 正常 | 10.4618 | 289.4867 | 78 | 单80.5双64.5 | 二期六线产品 | 应用合格
84 | 2017-01-20 | 17012051 | HF-200 | 合格品 | 一甲99% | 少量白点 | —— | —— | —— | —— | —— | —— | 二期五线产品 | 应用合格
85 | 2017-01-20 | 17012061 | HF-200 | 合格品 | 一甲99% | 少量白点 | —— | —— | —— | —— | —— | —— | 二期六线产品 | 应用合格
86 | 2017-01-21 | 17012052 | HF-200 | 合格品 | 一甲99% | 少量白点 | 正常 | 正常 | 9.913 | 338.0596 | 76 | 单78.8双61.2 | 二期五线产品 | 应用合格
87 | 2017-01-21 | 17012062 | HF-200 | 合格品 | 一甲99% | 较多白点 | —— | —— | —— | —— | —— | —— | 二期六线产品 | 应用可判合格（复测）
88 | 2017-01-21 | 17012151 | HF-200 | 合格品 | 一甲99% | 少量白点 | —— | —— | —— | —— | —— | —— | 二期五线产品 | 应用合格
89 | 2017-01-21 | 17012161 | HF-200 | 合格品 | 一甲99% | 较多白点 | —— | —— | —— | —— | —— | —— | 二期六线产品 | 应用可判合格
90 | 2017-01-22 | 17012152 | HF-200 | 合格品 | 一甲99% | 少量白点 | 正常 | 正常 | 9.852 | 337.7416 | 77 | 单78.3双62.6 | 二期五线产品 | 应用合格
91 | 2017-01-22 | 17012162 | HF-200 | 合格品 | 一甲99% | 较多白点 | —— | —— | —— | —— | —— | —— | 二期六线产品 | 应用可判合格
92 | 2017-01-22 | 17012251 | HF-200 | 合格品 | 一甲99% | 少量白点 | —— | —— | —— | —— | —— | —— | 二期五线产品 | 应用合格
93 | 2017-01-22 | 17012261 | HF-200 | 合格品 | 一甲99% | 少量白点 | —— | —— | —— | —— | —— | —— | 二期六线产品 | 应用合格
94 | 2017-01-23 | 17012252 | HF-200 | 合格品 | 一甲99% | 少量白点 | 正常 | 正常 | 9.3377 | 346.8627 | 71 | 单77.2双61.2 | 二期五线产品 | 应用合格
95 | 2017-01-23 | 17012262 | HF-200 | 合格品 | 一甲99% | 少量白点 | —— | —— | —— | —— | —— | —— | 二期六线产品 | 应用合格
96 | 2017-01-24 | 17012351 | HF-200 | 合格品 | 一甲99% | 少量白点 | —— | —— | —— | —— | —— | —— | 二期五线产品 | 应用合格
97 | 2017-01-24 | 17012361 | HF-200 | 合格品 | 一甲99% | 少量白点 | —— | —— | —— | —— | —— | —— | 二期六线产品 | 应用合格
98 | 2017-01-24 | 17012352 | HF-200 | 合格品 | 一甲99% | 少量白点 | —— | —— | —— | —— | —— | —— | 二期五线产品 | 应用合格
99 | 2017-01-24 | 17012362 | HF-200 | 合格品 | 一甲99% | 少量白点 | 正常 | 正常 | 10.5575 | 285.9971 | 78 | 单81.3双66.0 | 二期六线产品 | 应用合格
100 | 2017-01-25 | 17012451 | HF-200 | 合格品 | 一甲99% | 少量白点 | —— | —— | —— | —— | —— | —— | 二期五线产品 | 应用合格
101 | 2017-01-25 | 17012452 | HF-200 | 合格品 | 一甲99% | 少量白点 | —— | —— | —— | —— | —— | —— | 二期五线产品 | 应用合格
102 | 2017-01-25 | 17012461 | HF-200 | 合格品 | 一甲99% | 少量白点 | —— | —— | —— | —— | —— | —— | 二期六线产品 | 应用合格
103 | 2017-01-25 | 17012462 | HF-200 | 合格品 | 一甲99% | 较多白点 | —— | —— | —— | —— | —— | —— | 二期六线产品 | 应用可判合格
104 | 2017-01-25 | 17012551 | HF-200 | 合格品 | 一甲99% | 少量白点 | —— | —— | —— | —— | —— | —— | 二期五线产品 | 应用合格
105 | 2017-01-26 | 17012552 | HF-200 | 合格品 | 一甲99% | 少量白点 | 正常 | 正常 | 9.6051 | 318.7627 | 73 | 单79.4双63.4 | 二期五线产品 | 应用合格
106 | 2017-01-26 | 17012561 | HF-200 | 合格品 | 一甲99% | 少量白点 | —— | —— | —— | —— | —— | —— | 二期六线产品 | 应用合格
107 | 2017-01-26 | 17012562 | HF-200 | 合格品 | 一甲99% | 少量白点 | —— | —— | —— | —— | —— | —— | 二期六线产品 | 应用合格
108 | 2017-01-26 | 17012651 | HF-200 | 合格品 | 一甲99% | 少量白点 | —— | —— | —— | —— | —— | —— | 二期五线产品 | 应用合格
109 | 2017-01-26 | 17012661 | HF-200 | 不合格品 | 一甲99% | 少量白点 | —— | —— | —— | —— | —— | —— | 二期六线产品 | 应用合格
110 | 2017-01-28 | 17012662 | HF-200 | 合格品 | 一甲99% | 少量白点 | —— | —— | —— | —— | —— | —— | 二期六线产品 | 应用合格
111 | 2017-01-28 | 17012761 | HF-200 | 合格品 | 一甲99% | 少量白点 | —— | —— | —— | —— | —— | —— | 二期六线产品 | 应用合格
112 | 2017-01-29 | 17012862 | HF-200 | 合格品 | 一甲99% | 少量白点 | 正常 | 正常 | 10.0805 | 376.1284 | 74 | 单79.2双62.1 | 二期六线产品 | 应用合格
113 | 2017-01-29 | 17012852 | HF-200 | 合格品 | 一甲99% | 少量白点 | —— | —— | —— | —— | —— | —— | 二期五线产品 | 应用合格
114 | 2017-01-29 | 17012951 | HF-200 | 合格品 | 一甲99% | 少量白点 | —— | —— | —— | —— | —— | —— | 二期五线产品 | 应用合格
115 | 2017-01-30 | 17012961 | HF-200 | 合格品 | 一甲99% | 少量白点 | —— | —— | —— | —— | —— | —— | 二期六线产品 | 应用合格
116 | 2017-01-30 | 17012962 | HF-200 | 合格品 | 一甲99% | 少量白点 | 正常 | 正常 | 10.1704 | 378.4249 | 74 | 单80.0双63.9 | 二期六线产品 | 应用可判合格
117 | 2017-01-30 | 17012952 | HF-200 | 合格品 | 一甲99% | 少量白点 | —— | —— | —— | —— | —— | —— | 二期五线产品 | 应用合格
118 | 2017-01-30 | 17013051 | HF-200 | 合格品 | 一甲99% | 少量白点 | —— | —— | —— | —— | —— | —— | 二期六线产品 | 应用合格
119 | 2017-01-31 | 17013062 | HF-200 | 合格品 | 一甲99% | 少量白点 | —— | —— | —— | —— | —— | —— | 二期六线产品 | 应用合格
120 | 2017-01-31 | 17013061 | HF-200 | 合格品 | 一甲99% | 较多白点 | —— | —— | —— | —— | —— | —— | 二期六线产品 | 应用可判合格
121 | 2017-01-31 | 17013052 | HF-200 | 合格品 | 一甲99% | 较多白点 | —— | —— | —— | —— | —— | —— | 二期五线产品 | 应用可判合格
122 | 2017-01-31 | 17013151 | HF-200 | 合格品 | 一甲99% | 较多白点 | —— | —— | —— | —— | —— | —— | 二期五线产品 | 应用可判合格
123 | 2017-01-31 | 17013161 | HF-200 | 合格品 | 一甲99% | 少量白点 | —— | —— | —— | —— | —— | —— | 二期六线产品 | 应用合格
124 | 2017-02-01 | 17013152 | HF-200 | 合格品 | 一甲99% | 少量白点 | 正常 | 正常 | 9.8267 | 341.3286 | 74 | 单79.2双62.1 | 二期五线产品 | 应用合格
125 | 2017-02-01 | 17013162 | HF-200 | 合格品 | 一甲99% | 较多白点 | —— | —— | —— | —— | —— | —— | 二期六线产品 | 应用可判合格
126 | 2017-02-01 | 17020151 | HF-200 | 合格品 | 一甲99% | 少量白点 | —— | —— | —— | —— | —— | —— | 二期五线产品 | 应用合格
127 | 2017-02-01 | 17020161 | HF-200 | 合格品 | 一甲99% | 少量白点 | —— | —— | —— | —— | —— | —— | 二期六线产品 | 应用合格
128 | 2017-02-02 | 17020152 | HF-200 | 合格品 | 一甲99% | 少量白点 | 正常 | 正常 | 10.5038 | 355.3898 | 75 | 单80.7双65.1 | 二期五线产品 | 应用合格
129 | 2017-02-02 | 17020162 | HF-200 | 合格品 | 一甲99% | 少量白点 | —— | —— | —— | —— | —— | —— | 二期六线产品 | 应用合格
130 | 2017-02-02 | 17020251 | HF-200 | 合格品 | 一甲99% | 少量白点 | —— | —— | —— | —— | —— | —— | 二期五线产品 | 应用合格
131 | 2017-02-02 | 17020261 | HF-200 | 合格品 | 一甲99% | 少量白点 | —— | —— | —— | —— | —— | —— | 二期六线产品 | 应用合格
132 | 2017-02-03 | 17020252 | HF-200 | 合格品 | 一甲99% | 少量白点 | 正常 | 正常 | 9.8928 | 373.3376 | 75 | 单77.9双61.7 | 二期五线产品 | 应用合格
133 | 2017-02-03 | 17020262 | HF-200 | 合格品 | 一甲99% | 少量白点 | —— | —— | —— | —— | —— | —— | 二期六线产品 | 应用可判合格
134 | 2017-02-03 | 17020351 | HF-200 | 合格品 | 一甲99% | 少量白点 | —— | —— | —— | —— | —— | —— | 二期五线产品 | 应用合格
135 | 2017-02-04 | 17020352 | HF-200 | 合格品 | 一甲99% | 少量白点 | 正常 | 正常 | 9.0486 | 330.0923 | 72 | 单80.2双64.5 | 二期五线产品 | 应用合格
136 | 2017-02-04 | 17020362 | HF-200 | 不合格品 | 一甲99% | 较多白点 | —— | —— | —— | —— | —— | —— | 二期六线产品 | 应用不合格
137 | 2017-02-04 | 17020451 | HF-200 | 合格品 | 一甲99% | 少量白点 | —— | —— | —— | —— | —— | —— | 二期五线产品 | 应用合格
138 | 2017-02-04 | 17020461 | HF-200 | 合格品 | 一甲99% | 少量白点 | —— | —— | —— | —— | —— | —— | 二期六线产品 | 应用合格
139 | 2017-02-05 | 17020452 | HF-200 | 合格品 | 一甲99% | 少量白点 | 正常 | 正常 | 9.6186 | 367.8835 | 72 | 单80.2双62.5 | 二期五线产品 | 应用合格
140 | 2017-02-05 | 17020462 | HF-200 | 合格品 | 一甲99% | 少量白点 | —— | —— | —— | —— | —— | —— | 二期六线产品 | 应用合格
141 | 2017-02-06 | 17020551 | HF-200 | 合格品 | 一甲99% | 少量白点 | 正常 | 正常 | 9.4119 | 321.6388 | 74 | 单78.9双62.0 | 二期五线产品 | 应用合格
142 | 2017-02-06 | 17020552 | HF-200 | 合格品 | 一甲99% | 少量白点 | —— | —— | —— | —— | —— | —— | 二期五线产品 | 应用合格
143 | 2017-02-06 | 17020561 | HF-200 | 合格品 | 一甲99% | 少量白点 | —— | —— | —— | —— | —— | —— | 二期六线产品 | 应用合格
144 | 2017-02-06 | 17020562 | HF-200 | 合格品 | 一甲99% | 少量白点 | —— | —— | —— | —— | —— | —— | 二期六线产品 | 应用合格
145 | 2017-02-07 | 17020651 | HF-200 | 合格品 | 一甲99% | 少量白点 | —— | —— | —— | —— | —— | —— | 二期五线产品 | 应用合格
146 | 2017-02-07 | 17020652 | HF-200 | 合格品 | 一甲99% | 少量白点 | —— | —— | —— | —— | —— | —— | 二期五线产品 | 应用合格
147 | 2017-02-07 | 17020661 | HF-200 | 合格品 | 一甲99% | 少量白点 | —— | —— | —— | —— | —— | —— | 二期六线产品 | 应用合格
148 | 2017-02-07 | 17020662 | HF-200 | 合格品 | 一甲99% | 少量白点 | —— | —— | —— | —— | —— | —— | 二期六线产品 | 应用合格
149 | 2017-02-08 | 17020751 | HF-200 | 合格品 | 一甲99% | 少量白点 | 正常 | 正常 | 9.0934 | 381.1674 | 70 | 单79.4双62.8 | 二期五线产品 | 应用合格
150 | 2017-02-08 | 17020752 | HF-200 | 合格品 | 一甲99% | 少量白点 | —— | —— | —— | —— | —— | —— | 二期五线产品 | 应用合格
151 | 2017-02-08 | 17020761 | HF-200 | 合格品 | 一甲99% | 少量白点 | —— | —— | —— | —— | —— | —— | 二期六线产品 | 应用合格
152 | 2017-02-08 | 17020762 | HF-200 | 合格品 | 一甲99% | 少量白点 | —— | —— | —— | —— | —— | —— | 二期六线产品 | 应用合格
153 | 2017-02-09 | 17020851 | HF-200 | 合格品 | 一甲99% | 少量白点 | —— | —— | —— | —— | —— | —— | 二期五线产品 | 应用合格
154 | 2017-02-09 | 17020852 | HF-200 | 合格品 | 一甲99% | 少量白点 | —— | —— | —— | —— | —— | —— | 二期五线产品 | 应用合格
155 | 2017-02-09 | 17020861 | HF-200 | 合格品 | 一甲99% | 少量白点 | 正常 | 正常 | 9.884 | 367.7288 | 70 | 单80.4双65.4 | 二期六线产品 | 应用合格
156 | 2017-02-09 | 17020862 | HF-200 | 合格品 | 一甲99% | 少量白点 | —— | —— | —— | —— | —— | —— | 二期六线产品 | 应用合格
157 | 2017-02-09 | 17020951 | HF-200 | 合格品 | 一甲99% | 少量白点 | —— | —— | —— | —— | —— | —— | 二期五线产品 | 应用合格
158 | 2017-02-09 | 17020961 | HF-200 | 合格品 | 一甲99% | 少量白点 | —— | —— | —— | —— | —— | —— | 二期六线产品 | 应用合格
159 | 2017-02-10 | 17020952 | HF-200 | 合格品 | 一甲99% | 少量白点 | 正常 | 正常 | 9.3917 | 314.3774 | 74 | 单79.0双62.0 | 二期五线产品 | 应用合格
160 | 2017-02-10 | 17020962 | HF-200 | 合格品 | 一甲99% | 少量白点 | —— | —— | —— | —— | —— | —— | 二期六线产品 | 应用合格
161 | 2017-02-11 | 17021051 | HF-200 | 合格品 | 一甲99% | 少量白点 | —— | —— | —— | —— | —— | —— | 二期五线产品 | 应用合格
162 | 2017-02-11 | 17021061 | HF-200 | 合格品 | 一甲99% | 少量白点 | —— | —— | —— | —— | —— | —— | 二期六线产品 | 应用合格
163 | 2017-02-11 | 17021052 | HF-200 | 合格品 | 一甲99% | 较多白点 | —— | —— | —— | —— | —— | —— | 二期五线产品 | 应用可判合格
164 | 2017-02-11 | 17021062 | HF-200 | 合格品 | 一甲99% | 少量白点 | 正常 | 正常 | 9.057 | 348.2345 | 72 | 单81.6双66.3 | 二期六线产品 | 应用合格
165 | 2017-02-12 | 17021161 | HF-200 | 合格品 | 一甲99% | 少量白点 | 正常 | 正常 | 9.7272 | 346.7416 | 72 | 单81.4双64.9 | 二期六线产品 | 应用合格
166 | 2017-02-12 | 17021162 | HF-200 | 不合格品 | 一甲99% | 少量白点 | —— | —— | —— | —— | —— | —— | 二期六线产品 | 应用合格
167 | 2017-02-12 | 17021152 | HF-200 | 合格品 | 一甲99% | 少量白点 | —— | —— | —— | —— | —— | —— | 二期五线产品 | 应用合格
168 | 2017-02-13 | 17021262 | HF-200 | 合格品 | 一甲99% | 少量白点 | —— | —— | —— | —— | —— | —— | 二期六线产品 | 应用合格
169 | 2017-02-13 | 17021252 | HF-200 | 合格品 | 一甲99% | 少量白点 | —— | —— | —— | —— | —— | —— | 二期五线产品 | 应用合格
170 | 2017-02-14 | 17021362 | HF-200 | 合格品 | 一甲99% | 少量白点 | —— | —— | —— | —— | —— | —— | 二期六线产品 | 应用合格
171 | 2017-02-14 | 17021352 | HF-200 | 合格品 | 一甲99% | 少量白点 | —— | —— | —— | —— | —— | —— | 二期五线产品 | 应用合格
172 | 2017-02-15 | 17021451 | HF-200 | 合格品 | 一甲99% | 少量白点 | —— | —— | —— | —— | —— | —— | 二期五线产品 | 应用合格
173 | 2017-02-15 | 17021461 | HF-200 | 合格品 | 一甲99% | 少量白点 | —— | —— | —— | —— | —— | —— | 二期六线产品 | 应用合格
174 | 2017-02-15 | 17021452 | HF-200 | 合格品 | 一甲99% | 少量白点 | —— | —— | —— | —— | —— | —— | 二期五线产品 | 应用合格
175 | 2017-02-15 | 17021462 | HF-200 | 合格品 | 一甲99% | 少量白点 | —— | —— | —— | —— | —— | —— | 二期六线产品 | 应用合格
176 | 2017-02-15 | 17021561 | HF-200 | 合格品 | 一甲99% | 少量白点 | —— | —— | —— | —— | —— | —— | 二期六线产品 | 应用合格
177 | 2017-02-16 | 17021551 | HF-200 | 合格品 | 一甲99% | 少量白点 | —— | —— | —— | —— | —— | —— | 二期五线产品 | 应用合格
178 | 2017-02-16 | 17021552 | HF-200 | 合格品 | 一甲99% | 少量白点 | —— | —— | —— | —— | —— | —— | 二期五线产品 | 应用合格
179 | 2017-02-16 | 17021562 | HF-200 | 不合格品 | 一甲99% | 较多白点 | —— | —— | —— | —— | —— | —— | 二期六线产品 | 应用可判合格
180 | 2017-02-17 | 17021651 | HF-200 | 合格品 | 一甲99% | 少量白点 | —— | —— | —— | —— | —— | —— | 二期五线产品 | 应用合格
181 | 2017-02-17 | 17021661 | HF-200 | 不合格品 | 一甲99% | 少量白点 | —— | —— | —— | —— | —— | —— | 二期六线产品 | 应用合格
182 | 2017-02-17 | 17021652 | HF-200 | 合格品 | 一甲99% | 少量白点 | —— | —— | —— | —— | —— | —— | 二期五线产品 | 应用合格
183 | 2017-02-17 | 17021662 | HF-200 | 不合格品 | 一甲99% | 少量白点 | —— | —— | —— | —— | —— | —— | 二期六线产品 | 应用合格
184 | 2017-02-17 | 17021751 | HF-200 | 合格品 | 一甲99% | 较多白点 | —— | —— | —— | —— | —— | —— | 二期五线产品 | 应用可判合格
185 | 2017-02-17 | 17021761 | HF-200 | 合格品 | 一甲99% | 少量白点 | —— | —— | —— | —— | —— | —— | 二期六线产品 | 应用合格
186 | 2017-02-18 | 17021752 | HF-200 | 合格品 | 一甲99% | 较多白点 | —— | —— | —— | —— | —— | —— | 二期五线产品 | 应用可判合格
187 | 2017-02-18 | 17021762 | HF-200 | 合格品 | 一甲99% | 少量白点 | —— | —— | —— | —— | —— | —— | 二期六线产品 | 应用合格
188 | 2017-02-19 | 17021851 | HF-200 |  |  | 少量白点 | —— | —— | —— | —— | —— | —— | 二期五线产品 | 应用合格
189 | 2017-02-19 | 17021852 | HF-200 |  |  | 少量白点 | —— | —— | —— | —— | —— | —— | 二期五线产品 | 应用合格
190 | 2017-02-19 | 17021862 | HF-200 |  |  | 少量白点 | —— | —— | —— | —— | —— | —— | 二期六线产品 | 应用合格
191 | 2017-02-20 | 17021842 | HF-200 |  |  | 少量白点 | —— | —— | —— | —— | —— | —— | 二期四线产品 | 应用合格
192 | 2017-02-20 | 17021941 | HF-300 |  |  | 较多白点 | —— | —— | —— | —— | —— | —— | 二期四线产品 | 应用不合格
193 | 2017-02-20 | 17021942 | HF-200 |  |  | 少量白点 | —— | —— | —— | —— | —— | —— | 二期四线产品 | 应用合格
194 | 2017-02-20 | 17021952 | HF-200 |  |  | 少量白点 | —— | —— | —— | —— | —— | —— | 二期五线产品 | 应用合格
195 | 2017-02-20 | 17021962 | HF-200 |  |  | 少量白点 | —— | —— | —— | —— | —— | —— | 二期六线产品 | 应用合格
196 | 2017-02-21 | 17021941 | HF-300 |  |  | 较多白点 | —— | —— | —— | —— | —— | —— | 二期四线产品 | 应用不合格（复测）
197 | 2017-02-21 | 17022041 | HF-200 |  |  | 少量白点 | —— | —— | —— | —— | —— | —— | 二期四线产品 | 应用合格
198 | 2017-02-21 | 17022052 | HF-200 |  |  | 少量白点 | —— | —— | —— | —— | —— | —— | 二期五线产品 | 应用合格
199 | 2017-02-21 | 17022032 | HF-200 |  |  | 少量白点 | —— | —— | —— | —— | —— | —— | 一期三线产品 | 应用合格
200 | 2017-02-21 | 17022062 | HF-200 |  |  | 少量白点 | —— | —— | —— | —— | —— | —— | 二期六线产品 | 应用合格
201 | 2017-02-21 | 17022042 | HF-300 |  |  | 少量白点 | —— | —— | —— | —— | —— | —— | 二期四线产品 | 应用合格
202 | 2017-02-22 | 17022151 | HF-200 |  |  | 少量白点 | —— | —— | —— | —— | —— | —— | 二期五线产品 | 应用合格
204 | 2017-02-22 | 17022161 | HF-200 |  |  | 少量白点 | [6 empty] | 二期六线产品 | 应用合格

## 增稠实验记录
5%比例粘度测试 2017.1.3
序号 | [8 empty] | 灼烧减量（%） | 备注
| 转速批号 | 6 | 12 | 30 | 60 | 30 | 12 | 6
1 | 17010241 | 55330 | 23000 | 8400 | 4533 | 8133 | 20000 | 38670 | 1.26 | HF-380
2 | 17010242 | 56000 | 24000 | 9067 | 4933 | 8400 | 20330 | 38670 | 1.36
测试条件： 1、m（白炭黑）：m（甲基硅油）=6:114，甲基硅油粘度100cp； 2、测试条件：三维高速混合机处理180s，静置3小时，测试时长2min； 3、测试温度：15.4℃。
结论：与A380标样对比,17010241、17010242粘度合格。
5%比例粘度测试 2017.1.5
序号 | [8 empty] | 灼烧减量（%） | 备注
| 转速批号 | 6 | 12 | 30 | 60 | 30 | 12 | 6
1 | 17010341 | 44000 | 21000 | 7867 | 4067 | 7867 | 20670 | 41330 | 1.14 | HF-380
2 | 17010342 | 80000 | 36330 | 15070 | 8067 | 14930 | 35330 | 68000 | 0.99
3 | 17010441 | 75330 | 34670 | 14270 | 7400 | 13200 | 30670 | 56000 | 1.33
测试条件： 1、m（白炭黑）：m（甲基硅油）=6:114，甲基硅油粘度100cp； 2、测试条件：三维高速混合机处理180s，静置3小时，测试时长2min； 3、测试温度：13.2℃。
结论：与A380标样对比,17010341粘度合格,17010342、17010441粘度偏高。
5%比例粘度测试 2017.1.7
序号 | [8 empty] | 灼烧减量（%） | 备注
| 转速批号 | 6 | 12 | 30 | 60 | 30 | 12 | 6
1 | 17010442 | 88670 | 38670 | 15070 | 7600 | 14400 | 36000 | 66000 | 0.95 | HF-380
2 | 17010541 | 79330 | 38670 | 15330 | 7933 | 14672 | 35000 | 62000 | 0.95
测试条件： 1、m（白炭黑）：m（甲基硅油）=6:114，甲基硅油粘度100cp； 2、测试条件：三维高速混合机处理180s，静置3小时，测试时长2min； 3、测试温度：13.6℃。
结论：与A380标样对比,17010442、17010541粘度合格。
5%比例粘度测试 2017.1.9
序号 | [8 empty] | 灼烧减量（%） | 备注
| 转速批号 | 6 | 12 | 30 | 60 | 30 | 12 | 6
1 | 17010741 | 57330 | 32000 | 11200 | 5600 | 10800 | 26330 | 50670 | 1.54 | HF-380
2 | 17010742 | 46670 | 18670 | 6933 | 3733 | 6400 | 15330 | 30000 | 1.06
3 | 17010841 | 44000 | 18000 | 6667 | 3667 | 6133 | 13670 | 26000 | 1.15
测试条件： 1、m（白炭黑）：m（甲基硅油）=6:114，甲基硅油粘度100cp； 2、测试条件：三维高速混合机处理180s，静置3小时，测试时长2min； 3、测试温度：14.8℃。
结论：与A380标样对比,17010741粘度合格,17010742,17010841粘度偏低。
5%比例粘度测试 2017.1.10
序号 | [8 empty] | 灼烧减量（%） | 备注
| 转速批号 | 6 | 12 | 30 | 60 | 30 | 12 | 6
1 | 17010842 | 70000 | 30330 | 10670 | 5600 | 10530 | 25670 | 51330 | 1.24 | HF-380
2 | 17010941 | 52000 | 23000 | 8800 | 4733 | 8267 | 19000 | 34670 | 1.27
测试条件： 1、m（白炭黑）：m（甲基硅油）=6:114，甲基硅油粘度100cp； 2、测试条件：三维高速混合机处理180s，静置3小时，测试时长2min； 3、测试温度：12.6℃。
结论：与A380标样对比,17010842、17010941粘度合格。
5%比例粘度测试 2017.1.12
序号 | [8 empty] | 灼烧减量（%） | 备注
| 转速批号 | 6 | 12 | 30 | 60 | 30 | 12 | 6
1 | 17010942 | 74670 | 29330 | 10530 | 6000 | 10270 | 24670 | 52670 | 1.25 | HF-380
2 | 17011041 | 50670 | 21000 | 7733 | 4400 | 7467 | 16670 | 32000 | 1.3
3 | 17011042 | 58000 | 25670 | 10270 | 5867 | 10930 | 26330 | 50000 | 1.24
测试条件： 1、m（白炭黑）：m（甲基硅油）=6:114，甲基硅油粘度100cp； 2、测试条件：三维高速混合机处理180s，静置3小时，测试时长2min； 3、测试温度：14.0℃。
结论：与A380标样对比,17010942、17011042粘度合格，17011041粘度偏低。
5%比例粘度测试 2017.1.15
序号 | [8 empty] | 灼烧减量（%） | 备注
| 转速批号 | 6 | 12 | 30 | 60 | 30 | 12 | 6
1 | 17011141 | 34000 | 16000 | 6533 | 3600 | 6667 | 16670 | 33330 | 1.6 | HF-380
2 | 17011142 | 74000 | 32000 | 10530 | 5467 | 10270 | 28330 | 58670 | 1.44
3 | 17011241 | 40000 | 17670 | 6533 | 3667 | 6667 | 17330 | 36670 | 1.49
4 | 17011242 | 40000 | 17330 | 6267 | 3467 | 6133 | 15670 | 30670 | 1.43
5 | 17011341 | 72670 | 29670 | 11200 | 6133 | 12530 | 29000 | 56000 | 1.35
6 | 17011342 | 66670 | 24670 | 8933 | 5200 | 8267 | 19670 | 38670 | 1.4
测试条件： 1、m（白炭黑）：m（甲基硅油）=6:114，甲基硅油粘度100cp； 2、测试条件：三维高速混合机处理180s，静置3小时，测试时长2min； 3、测试温度：12.8℃。
结论：与A380标样对比,17011142、17011341、17011342粘度合格，17011141、17011241、17011242粘度偏低。
5%比例粘度测试 2017.1.19
序号 | [8 empty] | 灼烧减量（%） | 备注
| 转速批号 | 6 | 12 | 30 | 60 | 30 | 12 | 6
1 | 17011441 | 20000 | 9333 | 4000 | 2400 | 4000 | 8000 | 12000 | 0.9 | HF-380
2 | 17011442 | 62670 | 27330 | 11200 | 6333 | 11870 | 27000 | 50670 | 1.19
3 | 17011541 | 60670 | 27330 | 10930 | 6067 | 11200 | 24000 | 46670 | 1.24
4 | 17011542 | 69330 | 30670 | 11600 | 6333 | 11870 | 29670 | 58000 | 1.37
5 | 17011641 | 69330 | 30670 | 11330 | 5867 | 10270 | 24000 | 47330 | 1.24
6 | 17011441 | 32670 | 16000 | 6667 | 3800 | 6800 | 18670 | 40000 | 0.9
测试条件： 1、m（白炭黑）：m（甲基硅油）=6:114，甲基硅油粘度100cp； 2、测试条件：三维高速混合机处理180s，静置3小时，测试时长2min； 3、测试温度：12.5℃。
结论：与A380标样对比,17011442、17011541、17011542、17011641粘度合格,17011441粘度偏低。
5%比例粘度测试 2017.2.3
序号 | [8 empty] | 灼烧减量（%） | 备注
| 转速批号 | 6 | 12 | 30 | 60 | 30 | 12 | 6
1 | 17013042 | 73330 | 31330 | 10530 | 5400 | 10130 | 26330 | 53330 | 1.41 | HF-380
2 | 17013141 | 72670 | 33670 | 11870 | 5867 | 11730 | 30330 | 58000 | 1.22
3 | 17013142 | 65330 | 29670 | 10270 | 5267 | 9600 | 24670 | 50670 | 1.29
4 | 17020141 | 11870 | 61000 | 21870 | 11470 | 21600 | 62330 | 97330 | 1.25
5 | 17020142 | 71330 | 30670 | 10930 | 5267 | 10270 | 27670 | 57330 | 1.19
测试条件： 1、m（白炭黑）：m（甲基硅油）=6:114，甲基硅油粘度100cp； 2、测试条件：三维高速混合机处理180s，静置3小时，测试时长2min； 3、测试温度：14.6℃。
结论：与A380标样对比,17013042、17013141、17013142、17020142粘度合格，17020141粘度偏高。
5%比例粘度测试 2017.2.5
序号 | [8 empty] | 灼烧减量（%） | 备注
| 转速批号 | 6 | 12 | 30 | 60 | 30 | 12 | 6
1 | 17020241 | 72670 | 31330 | 11330 | 5533 | 10400 | 27330 | 56670 | 1.05 | HF-380
2 | 17020242 | 84000 | 38330 | 14670 | 7400 | 13870 | 32670 | 71330 | 1.02
3 | 17020341 | 50670 | 22330 | 8800 | 4667 | 8000 | 18000 | 34000 | 1.3
4 | 17020342 | 82000 | 38000 | 14400 | 7867 | 14930 | 34000 | 66000 | 1.19
测试条件： 1、m（白炭黑）：m（甲基硅油）=6:114，甲基硅油粘度100cp； 2、测试条件：三维高速混合机处理180s，静置3小时，测试时长2min； 3、测试温度：13.3℃。
结论：与A380标样对比,17020241、17020242、17020341、17020342粘度合格。
5%比例粘度测试 2017.2.9
序号 | [8 empty] | 灼烧减量（%） | 备注
| 转速批号 | 6 | 12 | 30 | 60 | 30 | 12 | 6
1 | 17020441 | 62000 | 26000 | 9067 | 4667 | 8667 | 23670 | 44670 | 1.54 | HF-380
2 | 17020442 | 78000 | 33000 | 11200 | 6133 | 13070 | 32670 | 62670 | 1.45
3 | 17020541 | 80670 | 33000 | 16930 | 8667 | 16400 | 37330 | 76670 | 1.65
4 | 17020542 | 82670 | 38000 | 14130 | 7467 | 13470 | 32670 | 62000 | 1.45
5 | 17020641 | 74670 | 35670 | 12530 | 6133 | 11870 | 30330 | 55330 | 1.55
6 | 17020642 | 69330 | 30000 | 10670 | 5733 | 11330 | 30000 | 58000 | 1.13
7 | 17020741 | 76000 | 34330 | 12800 | 6533 | 12670 | 30670 | 58670 | 1.31
8 | 17020742 | 84000 | 36330 | 13200 | 7067 | 13730 | 36330 | 70670 | 1.3
测试条件： 1、m（白炭黑）：m（甲基硅油）=6:114，甲基硅油粘度100cp； 2、测试条件：三维高速混合机处理180s，静置3小时，测试时长2min； 3、测试温度：12.4℃。
结论：与A380标样对比,17020441、17020442、17020542、17020641、17020642、17020741、17020742粘度合格,17020541粘度偏高。
5%比例粘度测试 2017.2.13
序号 | [8 empty] | 灼烧减量（%） | 备注
| 转速批号 | 6 | 12 | 30 | 60 | 30 | 12 | 6
1 | 17020841 | 82000 | 38670 | 14670 | 7067 | 13200 | 31330 | 58000 | 1 | HF-380
2 | 17020842 | 69330 | 33000 | 12530 | 6067 | 11200 | 27670 | 69733 | 1.16
3 | 17020941 | 99330 | 46000 | 16530 | 7800 | 14270 | 34330 | 68000 | 1.08
4 | 17020942 | 62000 | 32670 | 12400 | 6200 | 10800 | 26330 | 44670 | 0.92
5 | 17021041 | 62670 | 31670 | 12930 | 6467 | 11730 | 26000 | 49330 | 1.34
6 | 17021042 | 60670 | 30330 | 12670 | 6467 | 11600 | 26330 | 52670 | 1.33
7 | 17021141 | 53330 | 25670 | 10530 | 5400 | 9333 | 22670 | 40000 | 1
8 | 17021142 | 62670 | 29670 | 11470 | 6067 | 10800 | 23000 | 44670 | 1.32
测试条件： 1、m（白炭黑）：m（甲基硅油）=6:114，甲基硅油粘度100cp； 2、测试条件：三维高速混合机处理180s，静置3小时，测试时长2min； 3、测试温度：18.1℃。
结论：与A380标样对比,17020841、17020842、17020941、17020942、17021041、17021042、17021141、17021142粘度合格。

## 自动统计
| 2017-02-22 17:00 |  |  | 2017-02-22 17:00 |  |  | 2017-02-22 17:00
| 一车间 |  |  | 二车间 |  |  | 批号 | 实验胶条外观 | 蝴蝶实验 | 应用结论
| 批号 | 混炼 | 判级 | 批号 | 混炼 | 判级
2017-02-22 | 17022131 | 少量白点 | 应用合格 | 17022151 | 少量白点 | 应用合格 | 17022111 | 无白点，触变性好，胶条表面少量小颗粒 | 无白点、分散存在较少小颗粒 | 合格
| 17022132 | 较多白点 | 应用可判合格 | 17022161 | 少量白点 | 应用合格 | 17022112 | 无白点，触变性好，胶条表面少量小颗粒 | 无白点、分散存在较少小颗粒 | 合格
| 0 |  |  | 0 |  |  | 0
| 0 |  |  | 0 |  |  | 0
| 0 |  |  | 0 |  |  | 0
| 0 |  |  | 0 |  |  | 0
| 0 |  |  | 0 |  |  | 0
| 0 |  |  | 0 |  |  | 0
| 0 |  |  | 0 |  |  | 0
| 0 |  |  | 0 |  |  | 0
| 0 |  |  | 0 |  |  | 0
| 0 |  |  | 0 |  |  | 0

## 当日统计 (hidden)
2017-02-22 17:00 |  |  | 2017-02-22 17:00 |  |  | 2017-02-22 17:00
一车间 |  |  | 二车间 |  |  | 批号 | 实验胶条外观 | 蝴蝶实验 | 应用结论
批号 | 混炼 | 判级 | 批号 | 混炼 | 判级
|  |  | 17020851 | 少量白点 | 应用合格 | 17020831 | 无白点，触变性好，胶条表面较多小颗粒 | 无白点、分散差、存在较多小颗粒 | 可判合格
|  |  | 17020852 | 少量白点 | 应用合格 | 17020832 | 无白点，触变性好，胶条表面少量小颗粒 | 无白点、分散存在较少小颗粒 | 合格
|  |  | 17020861 | 少量白点 | 应用合格
|  |  | 17020862 | 少量白点 | 应用合格
|  |  | 17020951 | 少量白点 | 应用合格
|  |  | 17020961 | 少量白点 | 应用合格